## Розрахунки
Розміри деталі
Діаметр готової деталі | d, мм | 128
Довжина | L, мм | 303.4312
Діаметр заготовки | D, мм | 130 |  |  | Блакитним кольором позначені вихідні дані
| Сигма/НВ | 750
Головний кут в плані | ϕ° | 75
Радіус вершини | rв° | 1
Розрахунки
Глибина різання | t, мм | 1 |  |  | Червоний колір - результати розрахунків
Потужність електродвигуна | Ne, кВт | 7.6
Відношеня довжини деталі до діаметру | L/D | 2.334086
| ϕ скорект | 90
Допоміжний кут в плані | ϕ1 ° | 10
Кут при вершині | ε° | 80
Ширина зрізу | b, мм | 4.5 | b = t/sinφ
Подача мінімальна | S min, мм/об | 0.6
Площа зрізу | f, мм² | 0.6
Ширина державки різця | B, мм | 20
Висота державки різця | H, мм | 25
Коефіціенти для визначення сил різання | Cpz | 300
| Xpz | 1
| Ypz | 0.75
| npz | -0.15 |  |  | Жовтим кольором позначені табличні дані, які беремо з аркушу "Значення коефіцієнту Сp"
Поправочний коефіціент для визначення сил різання | Kpz | 1.0235
Коефіціенти , що вараховують вплив геометрії різця на сили різання | Kфи | 0.89
| Кϒ | 1.15
| Кλ | 1
| Кrв | 1
Коефіцієнт, що враховує вплив властивостей матеріалу заготовки на силу різання | Кмр | 1
Показники степеня для визначення швидкості різання | Cv | 350
| Xv | 0.15 |  |  | Рожевим кольором позначені табличні дані, які беремо з аркушу "Значення коефіцієнту Сv"
| yv | 0.35
| m | 0.2
Поправочний коефіціент, який враховує вплив фізико - механічних властивостей матеріалу на швидкість різання
| KMv | 1
Поправочний коефіціент, який враховує вплив інструментального матеріалу на швидкість різання | KIv | 0.65
Поправочний коефіціент, який враховує вплив інструментального матеріалу на швидкість різання | Knv | 0.8
| Kv | 0.52
| nv | 1
Подача яка допускається міцністю різця | Sміц р, мм/об | 45.34702
Виліт різця | Lp, мм | 37.5
| Значение корня | 0.5073445
Період стійкості | Te, хв | 30
Подача яка допускається жорсткістю різця | Sжр, мм/об | 50.77137 | Sж.р =
Прогин різця | fp | 0.1
Модуль пружності матеріалу державки | Ep, Мпа | 200000
Подача яка допускається міцністю пластинки | Sміц п, мм/об | 1.86925 | Sміц..пл. =
Товщина твердосплавної пластини | C, мм | 4.76
Подача яка допускається жорсткістю деталі | Sжд, мм/об | 4378.928 | Sж.д =
Допустима величина прогину деталі | fg | 0.2
Коефіціент який враховує схему закріплення різця | μ | 48
Момент інерції поперечного перерізу заготовки | I | 13421772.8 |  | I = 0,05·d4
Подача яка допускається міцністю механізму подач | Sмп, мм/об | 10.3667 | Sм.п =
Осьова сила щодопускається міцністю механізму подач | Pмп, Н | 3600
Подача що обмежується чистиною поверхні | Sro, мм/об | 3.415318
Коефіціент що характеризує умови обробки | Cн | 0.08 |  |  |  | Зеленим кольором позначені табличні дані, які беремо з аркушу "Значення коефіцієнту СH"
Показники степеню при змінних | Yk | 1.4
| UR | 0.7
| XR | 0.3
| ZR | 0.35
максимальна допустима висота мікронерівностей поверхні | Rzmax, мм | 80
Економічне значення подачі | Se, мм/об | 1.86925 | Sе= Sш.пов
Економічне значення числа обертів | ne, об/хв | 303.4312 | ne =
Технологічна подача | Sт, мм/об | 0.43
Економічне значення подачі за потужністю | Sп верст, мм/об | 1.462479 | Sп.в =
Частота обертання шпинделя, що допускаються потужністю верстата | nмс, об/хв | 112.5041
Скореговане значення частоти обертання шпинделя, що допускаються потужністю верстата | nмд, об/хв | 100 |  |  |  | Необхідно скорегувати значення частоти обертання шпинделя за паспортними даними верстату, прийняти найближче менше значення
Номер ступені коробки швидкостей верстата | і | 10
ККД верстата | η | 0.8
Частота обертання шпінделя | n, об/хв | 440 |  |  |  | Необхідно скорегувати значення частоти обертання шпинделя за паспортними даними верстату, прийняти найближче менше значення
Оптимальне значення технологічної подачі | Sтр, мм/об | 0.43 | Sт.р = Sпв
Хвилинна подача | Sхв, мм/хв | 189.2 | Sхв.19 = nд· Sт. д
Оптимальна швидкість різання | Vопт, м/хв | 179.608
Оптимальний період стійкості | Tопт, хв | 4.679062 | Топт =
Коефіціент використання різця за стійкістю | Kт | 0.1559687
Сила різання | Pz, Н | 748.4479
Потужність різання | Np, кВт | 2.196523 | Nр =
Коефіціент використання верстата за потужністю | KN | 0.3612703 | КN =
Основний (машинний) час | То, хв | 1.603759

## Розрахунок оптимальної подачі
Таблиця 1.1 Розрахункові дані
№ ступеня | n, | Подача, мм/об |  | Sхв., мм/хв | Оптимальний режим
| об/хв. | Sт.р | Sт.д
10 | 100 | - | 0.6 | 60 | 60
11 | 125 | 5.41873 | 0.4 | 50
12 | 160 | 2.676599 | 0.25 | 40
13 | 200 | 1.414808 | 0.12 | 24
182000
[6 empty] | Sт.р.(13+р)= | 100741.2
5.41873
Паспортні дані токарно – гвинторізного верстата моделі 16К20
Частота обертання шпінделя верстата, об/хв: 12,5; 16; 20; 25; 31; 40; 50; 63; 80; 100; 125; 160; 200; 250; 315; 400; 500; 630; 800; 1000; 1250; 1600; 2000.
Повздовжня подача, мм/об: 0,07; 0,074; 0,084; 0,097; 0,11; 0,12; 0,13; 0,14; 0,15; 0,17; 0,19; 0,20; 0,21; 0,23; 0,26; 0,28; 0,30; 0,39; 0,43; 0,47; 0,52; 0,57; 0,61; 0,70; 0,78; 0,87; 0,95; 1,04; 1,14; 1,21; 1,4; 1,56; 1,74; 1,90; 2,08; 2,28; 2,42; 2,80; 3,12; 3,48; 3,80; 4,16.
Максимальна осьова сила різання, яка допускається механізмом подачі:
Рм.п = 6000Н.
Потужність головного електродвигуна: Nел = 10 кВт
ККД верстата: η = 0,8
Note on B4: Автор: Приймаємо відповідні значення частоти обертання з паспортних даних верстата
Note on D4: Автор: Корегуємо значення Sт.р за паспортними даними верстата (приймаємо найближче менше значення)
Note on F5: Автор: Оптимальним є режим, у якого Sхв є максимальним

## Результати
РЕЗУЛЬТАТИ РОЗРАХУНКІВ
Глибина різання, мм | мм | 1
Частота обертання шпінделя | об/хв | 440
Оптимальне значення технологічної подачі | мм/об | 0.43
Хвилинна подача | мм/хв | 189.2
Оптимальна швидкість різання | м/хв | 179.608
Потужність різання | кВт | 2.196523
Основний (машинний) час | хв | 1.603759 | Якщо потрібно більше/менше знаків після коми, то виправ через "формат ячейки"

## Значення коефіцієнта Cv
Додаток 6 - Значення коефіцієнта Сv та показників степенів в формулах швидкості різання при обробці різцями
Додаток 3 - Поправочний коефіцієнт Кпv , що враховує вплив стану поверхні заготівки на швидкість різання
Додаток 4 - Поправний коефіцієнт Киv, що враховує вплив інструментального матеріалу на швидкість різання

## Значення коефіцієнта Ср
Додаток 8 - Значення коефіцієнта Ср та показників степенів в формулах сили різання при точінні
матеріал робочої частини різця |  | Коефіцієнт та показники степеня в формулах для складових
| Вид | Тангенійна Рz |  |  |  | Радіальна Рy |  |  |  | Осьова Рx
| обробки | Ср | х | у | n | Ср | х | у | n | Ср | х | у | n
Конструкційна сталь та стальні відливки, σв= 750 МПа
твердий сплав | Зовнішнє повздовжнє та поперечне точіння та розточування |  |  | 0.75 | -0.15 | 243 | 0.9 | 0.6 | -0.3 | 339 | 1 | 0.5 | -0.4
0.75
300
1
| Зовнішнє повздовжнє точіння різцями з додатковим лезом |  |  | 0.9 |  | 355 | 0.6 | 0.8 |  | 241 | 1.05 | 0.2
|  | 384 | 0.9 | 0.9
Швидкорізал. | Зовнішнє повздовжнє точіння, підрізання та розточувння |  |  | 0.75 |  | 125 | 0.9 | 0.75 | 0 | 67 | 1.2 | 0.65 | 0
сталь
|  | 200 | 1 |  | 0
Сірий чавун, НВ 190
Твердий сплав | Зовнішнє повздовжнє та поперечне точіння та розточування |  | 1 | 0.75 | 0 | 54 | 0.9 | 0.75 | 0 | 46 | 1 | 0.4 | 0
92
| Зовнішнє повздовжнє точіння різцями з додатковим лезом |  |  | 0.85 |  | 61 | 0.6 | 0.5 |  | 24 | 1.05 | 0.2
123
Швидкоріз. | Відрізння та прорізння |  | 1 | 1 | 0
сталь |  | 158
[6 empty] | - | - | - | - | - | - | - | -
Поправні коефіцієнти, що враховують вплив геометричних параметрів різців на складові сили різання при обробці сталі та чавуну
Параметри |  |  | Поправні коефіцієнти
|  | Матеріал різальної частини інструменту |  | Величина коефіцієнта для складових
Найменування | Величина |  | Позначення | Тангенційна Рz | Радіальна Рy | Осьова Рx
Головний кут в плані φ | 30 |  |  | 1.08 | 1.3 | 0.78
| 45 | Твердий сплав |  | 1 | 1 | 1
| 60 |  |  | 0.94 | 0.77 | 1.11
| 90 |  | Кφ | 0.89 | 0.5 | 1.17
| 30 |  |  | 1.08 | 1.63 | 0.7
| 45 | Швидкоріжуча сталь |  | 1 | 1 | 1
| 60 |  |  | 0.98 | 0.71 | 1.27
| 90 |  |  | 1.08 | 0.44 | 1.82
Передній кут γ | -15 |  |  | 1.25 | 2 | 2
| 0 | Твердий сплав |  | 1.1 | 1.4 | 1.4
| 10 |  | Кγ | 1 | 1 | 1
| 2015-12-01 | Швидкоріжуча сталь |  | 1.15 | 1.6 | 1.7
| 20-25 |  |  | 1 | 1 | 1
Кут нахилу леза λ | -5 |  |  |  | 0.75 | 1.07
| 0 | Твердий сплав | Кλ | 1 | 1 | 1
| 5 |  |  |  | 1.25 | 0.85
| 15 |  |  |  | 1.7 | 0.65
Радіус при вершині r, мм | 0.5 |  |  | 0.87 | 0.66
| 1 | Швидкоріжуча сталь |  | 0.93 | 0.82
| 2 |  | Кr | 1 | 1 | 1
| 3 |  |  | 1.04 | 1.14
| 5 |  |  | 1.1 | 1.33

## Значення коефіцієнта Сн
Додаток 10 – Значення коефіцієнтів Cn і показників степеня у формулі

## Паспортні дані верстатів
Паспортні дані токарно – гвинторізного верстата моделі 16К20
Частота обертання шпінделя верстата, об/хв: 12,5; 16; 20; 25; 31; 40; 50; 63; 80; 100; 125; 160; 200; 250; 315; 400; 500; 630; 800; 1000; 1250; 1600; 2000.
Повздовжня подача, мм/об: 0,07; 0,074; 0,084; 0,097; 0,11; 0,12; 0,13; 0,14; 0,15; 0,17; 0,19; 0,20; 0,21; 0,23; 0,26; 0,28; 0,30; 0,39; 0,43; 0,47; 0,52; 0,57; 0,61; 0,70; 0,78; 0,87; 0,95; 1,04; 1,14; 1,21; 1,4; 1,56; 1,74; 1,90; 2,08; 2,28; 2,42; 2,80; 3,12; 3,48; 3,80; 4,16.
Максимальна осьова сила різання, яка допускається механізмом подачі: | Рм.п = 6000Н.
Потужність головного електродвигуна: Nел = 10 кВт
ККД верстата: η = 0,8